## Glühfarben
Glühfarben | Glühtemp.
Dunkelbraun | 550
Braunrot | 630
Dunkelrot | 680
Dunkelkirschrot | 740
Kirschrot | 780
Hellkirschrot | 810
Hellrot | 850
gut Hellrot | 900
Gelbrot | 950
Hellgelbrot | 1000
Gelb | 1100
Hellgelb | 1200
Gelbweiß | 1300

## Glühfarben-Lösung
Glühfarben | Glühtemp.
Dunkelbraun | 550
Braunrot | 630
Dunkelrot | 680
Dunkelkirschrot | 740
Kirschrot | 780
Hellkirschrot | 810
Hellrot | 850
gut Hellrot | 900
Gelbrot | 950
Hellgelbrot | 1000
Gelb | 1100
Hellgelb | 1200
Gelbweiß | 1300

## Festigkeitsklassen
Festigkeitsklassen für Schrauben
Festigkeitsklassen | 1.Zahl | Zahlen vor Punkt | 2. Zahl | Mindest-zugfestigkeit | Mindest-streckgrenze
3.6
4.6
4.8
5.6
5.8
6.8
8.8
10.9
12.9

## Festigkeitsklassen-Lösung
Festigkeitsklassen für Schrauben
Festigkeitsklassen | 1.Zahl | Zahlen vor Punkt | 2. Zahl | Mindest-zugfestigkeit | Mindest-streckgrenze
3.6 | 3 | 3 | 6 | 300 | 180
4.6 | 4 | 4 | 6 | 400 | 240
4.8 | 4 | 4 | 8 | 400 | 320
5.6 | 5 | 5 | 6 | 500 | 300
5.8 | 5 | 5 | 8 | 500 | 400
6.8 | 6 | 6 | 8 | 600 | 480
8.8 | 8 | 8 | 8 | 800 | 640
10.9 | 1 | 10 | 9 | 1000 | 900
12.9 | 1 | 12 | 9 | 1200 | 1080

## Flächenbezogene Massen
Flächenbezogene Massen für 1m²
Dichte
Stahlblech | 7.85
Dicke [mm] | Masse [kg]
0.3 | 2.355
0.4 | 3.14
0.5 | 3.925
0.6 | 4.71
0.7 | 5.495
0.8 | 6.28
0.9 | 7.065
1 | 7.85
1.1 | 8.635
1.2 | 9.42
1.3 | 10.205
1.4 | 10.99
1.5 | 11.775
1.6 | 12.56
1.7 | 13.345
1.8 | 14.13
1.9 | 14.915
2 | 15.7

## Längenänderung
Längenänderung von Stoffen
Stoff
| Ausdehnungskoeffizient | Endlänge:
Aluminium | 0.0238 | 2.51785
Baustahl | 0.012 | 2.509
Blei | 0.029 | 2.52175
Bronze | 0.018 | 2.5135
Gußeisen | 0.011 | 2.50825
Kupfer | 0.017 | 2.51275
Messing | 0.018 | 2.5135
Nickel | 0.013 | 2.50975
Rotguß | 0.017 | 2.51275
Stahlguß | 0.014 | 2.5105
Zink | 0.03 | 2.5225
Zinn | 0.023 | 2.51725
|  | Länge vorher: | 2.5
|  | Anfangstemp: | 20
|  | Endtemp: | 50
Berechnen sie die Endlänge der Stäbe bei einer Länge vor der Erwärmung von 3m.
Länge nachher=Länge vorher + α*l*(Tende - Tanfang)/100